## Resistência à compressão
Resistência à compressão de prismas
Bloco B4
| CP | CPA-01 |  |  | CPA-02a
|  | Carga máxima (kN) | Tensão (MPa) | Módulo (GPa) | Carga máxima (kN) | Tensão (MPa) | Módulo (GPa)
| 1 | 62.57 | 1.54 | 0.88 | 121.09 | 2.98 | 1.43
| 2 | 86.58 | 2.13 | 1.06 | 115.44 | 2.84 | 1.65
| 3 | 66.04 | 1.63 | 1.03 | 104.67 | 2.58 | 1.44
| 4 | 74.47 | 1.83 | 0.89 | 141.88 | 3.49 | 1.95
| 5 | 71.81 | 1.77 | 0.89 | 97.32 | 2.4 | 1.53
| 6 | 86.49 | 2.13 | 0.95 | 133.88 | 3.3 | 1.75
| Média | 74.66 | 1.84 | 0.95 | 119.05 | 2.93 | 1.63
| Desvio Padrão | 10.11 | 0.25 | 0.08 | 16.95 | 0.42 | 0.2
| C. V. (%) | 13.54 | 13.59 | 8.42 | 14.24 | 14.33 | 12.27
| fpk,est (MPa) | - | 1.4 | - | - | 2.14 | -
Bloco B10
| CP | CPA-01 |  |  | CPA-02a
|  | Carga máxima (kN) | Tensão (MPa) | Módulo (GPa) | Carga máxima (kN) | Tensão (MPa) | Módulo (GPa)
| 1 | 296.26 | 7.3 | 2.83 | 377.53 | 9.3 | 3.53
| 2 | 342.62 | 8.44 | 2.67 | 288.26 | 7.1 | 3.69
| 3 | 285.08 | 7.02 | 2.81 | 349.7 | 8.61 | 2.79
| 4 | 336.6 | 8.29 | 2.76 | 307.23 | 7.57 | 3.14
| 5 | 306.36 | 7.55 | 3.09 | 354.71 | 8.74 | 3.96
| 6 | 317.96 | 7.83 | 2.75 | 312.88 | 7.71 | 3.35
| Média | 314.15 | 7.74 | 2.82 | 331.72 | 8.17 | 3.41
| Desvio Padrão | 22.6 | 0.56 | 0.14 | 34.04 | 0.84 | 0.41
| C. V. (%) | 7.19 | 7.24 | 4.96 | 10.26 | 10.28 | 12.02
| fpk,est (MPa) | - | 6.77 | - | - | 6.96 | -
Bloco B20
| CP | CPA-01 |  |  | CPA-02a
|  | Carga máxima (kN) | Tensão (MPa) | Módulo (GPa) | Carga máxima (kN) | Tensão (MPa) | Módulo (GPa)
| 1 | 418.93 | 10.32 | 2.99 | 509.73 | 12.56 | 3.44
| 2 | 410.48 | 10.11 | 2.43 | 468.59 | 11.54 | 3.71
| 3 | 404.38 | 9.96 | 2.87 | 511.57 | 12.6 | 3.34
| 4 | 482.61 | 11.89 | 3.34 | 486.39 | 11.98 | 4.16
| 5 | 401.81 | 9.9 | 2.96 | 526.22 | 12.96 | 3.9
| 6 | 419.15 | 10.32 | 3.35 | 592.63 | 14.6 | 4.39
| Média | 422.89 | 10.42 | 2.99 | 515.86 | 12.71 | 3.82
| Desvio Padrão | 30.12 | 0.74 | 0.34 | 42.8 | 1.06 | 0.41
| C. V. (%) | 7.12 | 7.1 | 11.37 | 8.3 | 8.34 | 10.73
| fpk,est (MPa) | - | 9.75 | - | - | 10.96 | -
Resistência à compressão de pequenas paredes
Bloco B4
| CP | CPA-01 |  |  | CPA-02a
|  | Carga máxima (kN) | Tensão (MPa) | Módulo (GPa) | Carga máxima (kN) | Tensão (MPa) | Módulo (GPa)
| 1 | 146.74 | 1.8 | 0.84 | 158.58 | 1.94 | 1.23
| 2 | 146.47 | 1.8 | 1.03 | 133.48 | 1.64 | 0.81
| 3 | 156.74 | 1.92 | 0.98 | 159.9 | 1.96 | 1.05
| Média | 149.98 | 1.84 | 0.95 | 150.65 | 1.85 | 1.03
| Desvio Padrão | 5.85 | 0.07 | 0.1 | 14.89 | 0.18 | 0.21
| C. V. (%) | 3.9 | 3.8 | 10.53 | 9.88 | 9.73 | 20.39
| fpk,est (MPa) | - | 1.44 | - | - | 1.31 | -
Bloco B10
| CP | CPA-01 |  |  | CPA-02a
|  | Carga máxima (kN) | Tensão (MPa) | Módulo (GPa) | Carga máxima (kN) | Tensão (MPa) | Módulo (GPa)
| 1 | 427.66 | 5.25 | 1.63 | 561.61 | 6.89 | 3.41
| 2 | 480.89 | 5.9 | 1.5 | 525.47 | 6.44 | 2.21
| 3 | 505.21 | 6.2 | 2.17 | 499.65 | 6.13 | 2.85
| Média | 471.25 | 5.78 | 1.77 | 528.91 | 6.49 | 2.82
| Desvio Padrão | 39.66 | 0.49 | 0.36 | 31.12 | 0.38 | 0.6
| C. V. (%) | 8.42 | 8.48 | 20.34 | 5.88 | 5.86 | 21.28
| fpk,est (MPa) | - | 4.2 | - | - | 4.9 | -
Bloco B20
| CP | CPA-01 |  |  | CPA-02a
|  | Carga máxima (kN) | Tensão (MPa) | Módulo (GPa) | Carga máxima (kN) | Tensão (MPa) | Módulo (GPa)
| 1 | 698.7 | 8.58 | 2.6 | 621.2 | 7.63 | 1.1
| 2 | 647.78 | 7.95 | 2.34 | 697.78 | 8.56 | 3,36*
| 3 | 429.42 | 5.27 | 2.59 | 675.95 | 8.3 | 1.7
| Média | 591.97 | 7.27 | 2.51 | 664.98 | 8.16 | 1,40
| Desvio Padrão | 143.05 | 1.76 | 0.15 | 39.45 | 0.48 | 0.42
| C. V. (%) | 24.17 | 24.21 | 5.98 | 5.93 | 5.88 | 30
| fpk,est (MPa) | - | 4.22 | - | - | 6.1 | -
Resistência à compressão de paredes
Bloco B4
| CP | CPA-01 |  |  | CPA-02a
|  | Carga máxima (kN) | Tensão (MPa) | Módulo (GPa) | Carga máxima (kN) | Tensão (MPa) | Módulo (GPa)
| 1 | 266.65 | 1.63 | 0.73 | 303.44 | 1.86 | 1.12
| 2 | 270.9 | 1.66 | 0.9 | 338.18 | 2.07 | 1.29
| 3 | 278.31 | 1.7 | 0.83 | 352.41 | 2.16 | 1.68
| Média | 271.95 | 1.66 | 0.82 | 331.34 | 2.03 | 1.36
| Desvio Padrão | 5.9 | 0.04 | 0.09 | 25.19 | 0.15 | 0.29
| C. V. (%) | 2.17 | 2.41 | 10.98 | 7.6 | 7.39 | 21.32
| fpk,est (MPa) | - | 1.3 | - | - | 1.49 | -
Bloco B10
| CP | CPA-01 |  |  | CPA-02a
|  | Carga máxima (kN) | Tensão (MPa) | Módulo (GPa) | Carga máxima (kN) | Tensão (MPa) | Módulo (GPa)
| 1 | 772.14 | 4.73 | 2.57 | 779.59 | 4.77 | 2.07
| 2 | 785.99 | 4.81 | 3,96* | 905.06 | 5.54 | 2.24
| 3 | 897.56 | 5.49 | 2.65 | 714.52 | 4.38 | 2.84
| Média | 818.56 | 5.01 | 2.61 | 799.72 | 4.9 | 2.38
| Desvio Padrão | 68.76 | 0.42 | 0.06 | 96.85 | 0.59 | 0.4
| C. V. (%) | 8.4 | 8.38 | 2.3 | 12.11 | 12.04 | 16.81
| fpk,est (MPa) | - | 3.78 | - | - | 3.5 | -
Bloco B20
| CP | CPA-01 |  |  | CPA-02a
|  | Carga máxima (kN) | Tensão (MPa) | Módulo (GPa) | Carga máxima (kN) | Tensão (MPa) | Módulo (GPa)
| 1 | 908.79 | 7.42 | 1.45 | 918.5 | 7.51 | 2.98
| 2 | 984.93 | 8.05 | 1.98 | 1065.25 | 8.7 | 1.62
| 3 | 823.61 | 6.72 | 2.28 | 1111.78 | 9.09 | 2.28
| Média | 905.78 | 7.4 | 1.9 | 1031.84 | 8.43 | 2.29
| Desvio Padrão | 80.7 | 0.67 | 0.42 | 100.88 | 0.82 | 0.68
| C. V. (%) | 8.91 | 9.05 | 22.11 | 9.78 | 9.73 | 29.69
| fpk,est (MPa) | - | 5.38 | - | - | 6.01 | -

## Flexão
Resistência à flexão de prismas - ABNT NBR 16868-3 (2020)
B4
|  | CP | Momento máximo (N.mm) |  | Resistência à tração na flexão perpendicular (MPa)
|  |  | CPA-01 | CPA-02b | CPA-01 | CPA-02b
|  | 1 | 212241 | 340158 | 0.22 | 0.36
|  | 2 | 272246 | 469812 | 0.29 | 0.5
|  | 3 | 225253 | 433818 | 0.24 | 0.46
|  | 4 | 218978 | 365697 | 0.23 | 0.39
|  | 5 | 307196 | 497418 | 0.32 | 0.53
|  | 6 | 248820 | 360049 | 0.26 | 0.38
|  | Média | 247456 | 411159 | 0.26 | 0.43
|  | Desvio Padrão | 36686 | 64984 | 0.04 | 0.07
|  | C. V. (%) | 14.83 | 15.81 | 14.83 | 15.81
|  | ftk,est (MPa) | - |  | 0.22 | 0.35
B10
|  | CP | Momento máximo (N.mm) |  | Resistência à tração na flexão perpendicular (MPa)
|  |  | CPA-01 | CPA-02b | CPA-01 | CPA-02b
|  | 1 | 186303 | 841418 | 0.2 | 0.89
|  | 2 | 244545 | 637106 | 0.26 | 0.67
|  | 3 | 153357 | 778982 | 0.16 | 0.82
|  | 4 | 278009 | 855301 | 0.29 | 0.9
|  | 5 | 333987 | 667693 | 0.35 | 0.7
|  | 6 | 233672 | 842058 | 0.25 | 0.89
|  | Média | 238312 | 770426 | 0.25 | 0.81
|  | Desvio Padrão | 64362 | 95683 | 0.07 | 0.1
|  | C. V. (%) | 27.01 | 12.42 | 27.01 | 12.42
|  | ftk,est (MPa) | - | - | 0.14 | 0.6
B20
|  | CP | Momento máximo (N.mm) |  | Resistência à tração na flexão perpendicular (MPa)
|  |  | CPA-01 | CPA-02b | CPA-01 | CPA-02b
|  | 1 | 224555 | 657168 | 0.24 | 0.69
|  | 2 | 98020 | 696859 | 0.1 | 0.74
|  | 3 | - | 571664 | - | 0.6
|  | 4 | 251315 | 432823 | 0.27 | 0.46
|  | 5 | 366508 | 882614 | 0.39 | 0.93
|  | 6 | 144228 | 403705 | 0.15 | 0.43
|  | Média | 216925 | 607472 | 0.23 | 0.64
|  | Desvio Padrão | 103730 | 178588 | 0.11 | 0.19
|  | C. V. (%) | 47.82 | 29.4 | 47.82 | 29.4
|  | ftk,est (MPa) | - | - | 0.09 | 0.38
Resistência à flexão - Método da alavanca
B4
|  | CP | Resistência à flexão - Área bruta (MPa) |  | Resistência à flexão - Área líquida (MPa)
|  |  | CPA-01 | CPA-02b | CPA-01 | CPA-02b
|  | P1-J1 | 0.27 | 0.39 | 0.35 | 0.51
|  | P1-J2 | 0.28 | 0.41 | 0.36 | 0.53
|  | P1-J3 | 0.22 | 0.39 | 0.28 | 0.5
|  | P1-J4 | 0.29 | 0.36 | 0.38 | 0.46
|  | P2-J1 | 0.29 | 0.34 | 0.37 | 0.44
|  | P2-J2 | 0.31 | 0.24 | 0.4 | 0.3
|  | P2-J3 | 0.18 | 0.44 | 0.23 | 0.57
|  | P2-J4 | 0.29 | 0.21 | 0.37 | 0.27
|  | Média | 0.27 | 0.35 | 0.34 | 0.45
|  | Desvio Padrão | 0.04 | 0.08 | 0.06 | 0.11
|  | C. V. (%) | 16.11 | 23.85 | 16.39 | 24.17
|  | ftk,est (MPa) | 0.17 | 0.2 | 0.22 | 0.25
B10
|  | CP | Resistência à flexão - Área bruta (MPa) |  | Resistência à flexão - Área líquida (MPa)
|  |  | CPA-01 | CPA-02b | CPA-01 | CPA-02b
|  | P1-J1 | 0.86 | 1.32 | 1.12 | 1.71
|  | P1-J2 | 0.84 | - | 1.09 | -
|  | P1-J3 | 0.45 | 1.38 | 0.58 | 1.79
|  | P1-J4 | 0.95 | 1.32 | 1.23 | 1.72
|  | P2-J1 | 0.8 | 1.24 | 1.04 | 1.61
|  | P2-J2 | 0.88 | 1.49 | 1.15 | 1.94
|  | P2-J3 | 0.97 | 1.46 | 1.26 | 1.9
|  | P2-J4 | 0.9 | 1.46 | 1.17 | 1.89
|  | Média | 0.83 | 1.38 | 1.08 | 1.8
|  | Desvio Padrão | 0.16 | 0.09 | 0.21 | 0.12
|  | C. V. (%) | 19.72 | 6.67 | 19.83 | 6.69
|  | ftk,est (MPa) | 0.53 | 1.24 | 0.68 | 1.61
B20
|  | CP | Resistência à flexão - Área bruta (MPa) |  | Resistência à flexão - Área líquida (MPa)
|  |  | CPA-01 | CPA-02b | CPA-01 | CPA-02b
|  | P1-J1 | 0.17 | 1.24 | 0.21 | 1.61
|  | P1-J2 | 0.79 | 1.33 | 1.03 | 1.73
|  | P1-J3 | 0.61 | 0.97 | 0.79 | 1.26
|  | P1-J4 | 0.77 | 1.22 | 1 | 1.59
|  | P2-J1 | 0.35 | 0.9 | 0.45 | 1.16
|  | P2-J2 | 0.61 | 1.22 | 0.79 | 1.58
|  | P2-J3 | 0.56 | 1.5 | 0.72 | 1.94
|  | P2-J4 | 0.42 | 1.39 | 0.55 | 1.81
|  | Média | 0.54 | 1.22 | 0.69 | 1.58
|  | Desvio Padrão | 0.21 | 0.2 | 0.28 | 0.26
|  | C. V. (%) | 39.7 | 16.52 | 40.04 | 16.58
|  | ftk,est (MPa) | 0.32 | 0.83 | 0.41 | 1.08
|  | CP | Coeficiente angular (N/mm)
|  |  | B4 |  | B10 |  | B20
|  |  | CPA-01 | CPA-02b | CPA-01 | CPA-02b | CPA-01 | CPA-02b
|  | P1-J1 | 143.09 | 125.68 | 172.12 | 237.96 | 187.5 | 188.26
|  | P1-J2 | 86.6 | 124.8 | 166.7 | 249.8 | 101.5 | 139.2
|  | P1-J3 | 102.1 | 130.9 | 114 | 177.4 | 47.7 | 74.9
|  | P1-J4 | 111.1 | 123.4 | 151.5 | 151.5 | 80.3 | 104.9
|  | P2-J1 | 149.47 | 172.63 | 210.91 | 188.47 | 142.67 | 233.8
|  | P2-J2 | 102.07 | 144.09 | 145.49 | 164.07 | 61.6 | 190.18
|  | P2-J3 | 96.97 | 143.96 | 162.26 | 159.78 | 88.83 | 148.93
|  | P2-J4 | 106.16 | 125.42 | 156.68 | 178.33 | 144.91 | 94.29
|  | Média | 112.2 | 136.36 | 159.94 | 188.42 | 106.88 | 146.81
|  | Desvio Padrão | 22.28 | 16.89 | 27.26 | 36.3 | 47.57 | 54.65
|  | C. V. (%) | 19.86 | 12.39 | 17.04 | 19.27 | 44.51 | 37.22
Resistência à flexão paralela
| CP | CPA-01 |  |  |  |  | CPA-02b
|  | Carga máxima (kN) | Tensão (MPa) | Ruptura observada |  |  | Carga máxima (kN) | Tensão (MPa) | Ruptura observada
| 1 | 15.24 | 0.4 | 3 fiadas romperam nas juntas verticais e 1 no bloco. |  |  | 9.71 | 0.6 | 2 fiadas romperam nas juntas verticais e 2 nos blocos.
| 2 | 17.05 | 0.32 | 4 fiadas romperam nas juntas verticais. |  |  | 7.71 | 0.67 | 2 fiadas romperam nas juntas verticais e 2 nos blocos.
| 3 | 14.96 | 0.39 | 3 fiadas romperam nas juntas verticais e 1 no bloco. |  |  | 9.53 | 0.59 | 2 fiadas romperam nas juntas verticais e 2 nos blocos.
| 4 | 10.25 | 0.32 | 4 fiadas romperam nas juntas verticais. |  |  | 7.65 | 0.41 | 3 fiadas romperam nas juntas verticais e 1 no bloco.
| 5 | 10.25 | 0.3 | 4 fiadas romperam nas juntas verticais. |  |  | 7.2 | 0.42 | 3 fiadas romperam nas juntas verticais e 1 no bloco.
| Média | 13.55 | 0.35 | - |  |  | 8.36 | 0.54 | -
| D. Pad. | 3.12 | 0.05 | - |  |  | 1.17 | 0.12 | -
| CV (%) | 23.03 | 14.29 | - |  |  | 14 | 22.22 | -
Coeficiente de resistência ortogonal
Coeficiente de resistência ortogonal
| Composto | Tipo de bloco | Resistência à flexão média |  |  | Resistência à flexão característica
|  |  | Perpendicular (MPa) | Paralela (MPa) | µ | Perpendicular (MPa) | Paralela (MPa) | µ
| CPA-01 | B10 | 0.25 | 0.35 | 1.4 | 0.14 | 0.26 | 1.86
| CPA-02b | B10 | 0.81 | 0.54 | 0.67 | 0.6 | 0.36 | 0.6

## Desempenho
Choque térmico
| Ciclo | B20 - CPA-01 |  |  |  | B4 - CPA-02b
|  | CP-01 |  | CP-02 |  | CP-01 |  | CP-02
|  | dh1 (mm) | dh2 (mm) | dh1 (mm) | dh2 (mm) | dh1 (mm) | dh2 (mm) | dh1 (mm) | dh2 (mm)
| 1 | -0.85 | -0.06 | -1.44 | -0.99 | -0.65 | -0.57 | -0.97 | -0.58
| 2 | -0.4 | 0.05 | -0.4 | 0,00 | -0.65 | -0.45 | -0.37 | -0.06
| 3 | -0.37 | 0.01 | -0.44 | -0.08 | -0.57 | -0.45 | -0.32 | -0.16
| 4 | -0.21 | 0.18 | -0.45 | -0.13 | -0.56 | -0.46 | -0.25 | 0.04
| 5 | -0.28 | 0.09 | -0.39 | -0.07 | -0.39 | -0.29 | -0.3 | -0.2
| 6 | -0.35 | -0.02 | -0.36 | -0.06 | -0.38 | -0.3 | -0.25 | -0.13
| 7 | -0.38 | -0.06 | -0.2 | 0.01 | -0.38 | -0.34 | -0.27 | -0.22
| 8 | -0.35 | -0.01 | -0.29 | -0.05 | -0.41 | -0.35 | -0.22 | 0.04
| 9 | -0.24 | 0.13 | -0.31 | -0.06 | -0.36 | -0.25 | -0.3 | -0.07
| 10 | -0.35 | -0.03 | -0.28 | -0.07 | -0.36 | -0.25 | -0.26 | -0.11
| h/300 | 8,30 mm |  | 8,39 mm |  | 8,23 mm |  | 8,22 mm
Solicitações de peças suspensas
| Carga (kg) | B20 - CPA-01 |  |  | B4 - CPA-02b
|  | Deslocamentos (mm) |  |  | Deslocamentos (mm)
|  | Parede | Mão francesa |  | Parede | Mão francesa
|  |  | Relógio comparador | Paquímetro |  | Relógio comparador | Paquímetro
| 0 | 0 | 0 | 0 | 0 | 0 | 0
| 5 | 0 | 1.17 | 0.23 | 0 | 0.79 | 0.12
| 10 | 0 | 2.33 | 0.2 | 0.01 | 2.01 | 0.18
| 15 | 0 | 2.58 | 0.34 | 0.01 | 2.88 | 0.35
| 20 | 0.01 | 2.62 | 0.26 | 0.01 | 3.12 | 0.29
| 25 | 0.01 | 2.65 | 0.24 | 0.02 | 3.17 | 0.39
| 30 | 0.02 | 2.68 | 0.31 | 0.02 | 3.2 | 0.29
| 35 | 0.03 | 2.69 | 0.18 | 0.03 | 3.23 | 0.29
| 40 | 0.04 | 2.71 | 0.27 | 0.04 | 3.25 | 0.31
| 45 | 0.04 | 2.72 | 0.29 | 0.05 | 3.28 | 0.38
| 50 | 0.05 | 2.73 | 0.24 | 0.06 | 3.32 | 0.35
| 55 | 0.06 | 2.75 | 0.22 | 0.06 | 3.35 | 0.37
| 60 | 0.07 | 2.77 | 0.17 | 0.07 | 3.37 | 0.36
| 65 | 0.08 | 2.81 | 0.29 | 0.07 | 3.4 | 0.27
| 70 | 0.08 | 2.86 | 0.21 | 0.09 | 3.44 | 0.36
| 75 | 0.09 | 2.88 | 0.29 | 0.09 | 3.47 | 0.32
| 80 | 0.1 | 2.94 | 0.21 | 0.1 | 3.52 | 0.35
| 80 (24horas) | 0.24 | 3.01 | 0.26 | 0.11 | 4.21 | 0.42
Impacto de corpo duro
| Impacto | Diâmetro da mossa (mm) |  |  |  | Deslocamento horizontal (mm)
|  | B20 - CPA-01 |  | B4 - CPA-02b |  | B20 - CPA-01 |  | B4 - CPA-02b
|  | 3,75 J | 20 J | 3,75 J | 20 J | 3,75 J | 20 J | 3,75 J | 20 J
| 1 | 8.22 | 12.93 | 11.01 | 28.23 | 0 | 0.04 | 0.01 | 0.03
| 2 | 7.19 | 14.53 | 10.23 | 19.29 | 0 | 0.01 | 0.01 | 0.06
| 3 | 9.48 | 12.77 | 11.35 | 39.96 | 0 | 0.04 | 0.01 | 0.02
| 4 | 8.33 | 13.19 | 11.05 | 27.84 | 0 | 0 | 0 | 0.04
| 5 | 7.74 | 12.48 | 12.58 | 18.97 | 0 | 0 | 0 | 0.12
| 6 | 8.98 | 14.05 | 10.48 | 25.37 | 0 | 0.02 | 0 | 0.07
| 7 | 7.85 | 11.52 | 15.26 | 20.05 | 0 | 0 | 0 | 0.13
| 8 | 8.39 | 13.27 | 12.99 | 22.4 | 0 | 0 | 0 | 0.07
| 9 | 8.25 | 13.73 | 12.86 | 25.78 | 0 | 0 | 0 | 0.07
| 10 | 8.96 | 13.51 | 11.94 | 17.66 | 0 | 0 | 0 | 0.05
| Média | 8.34 | 13.2 | 11.98 | 24.56 | 0 | 0.01 | 0 | 0.07
| D. Pad. | 0.67 | 0.85 | 1.51 | 6.63 | 0 | 0.02 | 0 | 0.04
| C. V. (%) | 8.03 | 6.44 | 12.6 | 27 | - | 200 | - | 57.14
| Impacto | Profundidade da mossa - paquímetro (mm) |  |  |  | Profundidade da mossa – relógio comparador (mm)
|  | B20 - CPA-01 |  | B4 - CPA-02b |  | B20 - CPA-01 |  | B4 - CPA-02b
|  | 3,75 J | 20 J | 3,75 J | 20 J | 3,75 J | 20 J | 3,75 J | 20 J
| 1 | 0.36 | 0.46 | 0.61 | 2.97 | 0.46 | 0.66 | 0.72 | 3.02
| 2 | 0.12 | 0.69 | 0.68 | 1.17 | 0.26 | 0.89 | 0.88 | 1.49
| 3 | 0.15 | 0.56 | 0.62 | * | 0.31 | 0.81 | 0.82 | *
| 4 | 0.3 | 0.47 | 0.87 | 2.55 | 0.35 | 0.55 | 0.85 | 2.64
| 5 | 0.13 | 0.43 | 0.78 | 1.35 | 0.16 | 0.52 | 1.09 | 1.53
| 6 | 0.32 | 0.35 | 0.52 | 2.33 | 0.48 | 0.64 | 0.82 | 2.75
| 7 | 0.12 | 0.31 | 0.84 | 1.23 | 0.33 | 0.6 | 0.99 | 1.53
| 8 | 0.21 | 0.37 | 0.65 | 1.4 | 0.4 | 0.62 | 0.95 | 1.9
| 9 | 0.14 | 0.45 | 0.61 | 2.65 | 0.24 | 0.58 | 0.89 | 2.87
| 10 | 0.21 | 0.5 | 0.53 | 1.11 | 0.35 | 0.61 | 0.96 | 1.46
| Média | 0.21 | 0.46 | 0.67 | 1.86 | 0.33 | 0.65 | 0.9 | 2.13
| D. Pad. | 0.09 | 0.11 | 0.12 | 0.75 | 0.1 | 0.12 | 0.1 | 0.67
| C. V. (%) | 42.86 | 23.91 | 17.91 | 40.32 | 30.3 | 18.46 | 11.11 | 31.46
Impacto de corpo mole
| Energia | Deslocamento (mm)
|  | B20 - CPA-01 |  | Critérios |  | B4 - CPA-02b |  | Critérios
|  | Instantâneo | Residual | h/250 | h/1250 | Instantâneo | Residual | h/250 | h/1250
| 120 | -8.85 | 0.01 | 9.96 | 1.99 | -4.15 | 0.79 | 9.87 | 1.97
| 180 | -12.53 | -0.05 | - | - | -10.3 | 0.29 | - | -
| 240 | -16.33 | 0.38 | 9.96 | 1.99 | -16.19 | 0.59 | 9.87 | 1.97
(*) deslocamento excessivo, cp provavelemntedanificado na fixação.