## Blocos de concreto
Análise dimensional
B4 |  |  |  |  | B10 |  |  |  |  | B20
CP | Largura (mm) | Altura (mm) | Comprimento (mm) | Área Bruta (mm²) | CP | Largura (mm) | Altura (mm) | Comprimento (mm) | Área Bruta (mm²) | CP | Largura (mm) | Altura (mm) | Comprimento (mm) | Área Bruta (mm²)
1 | 139 | 188 | 290 | 40310 | 1 | 139 | 189 | 290 | 40310 | 1 | 139 | 188 | 290 | 40310
2 | 139 | 188 | 290 | 40310 | 2 | 139 | 191 | 290 | 40310 | 2 | 139 | 189 | 290 | 40310
3 | 139 | 188 | 290 | 40310 | 3 | 139 | 190 | 290 | 40310 | 3 | 139 | 188 | 290 | 40310
4 | 139 | 189 | 290 | 40310 | 4 | 140 | 189 | 291 | 40740 | 4 | 139 | 189 | 290 | 40310
5 | 139 | 188 | 290 | 40310 | 5 | 139 | 191 | 291 | 40449 | 5 | 139 | 190 | 290 | 40310
6 | 139 | 189 | 291 | 40449 | 6 | 139 | 190 | 291 | 40449 | 6 | 139 | 187 | 290 | 40310
Média | 139 | 188 | 290 | 40333 | Média | 139 | 190 | 291 | 40428 | Média | 139 | 189 | 290 | 40310
D. Pad. | 0 | 0.52 | 0.41 | 56.75 | D. Pad. | 0.41 | 0.89 | 0.55 | 167.33 | D. Pad. | 0 | 1.05 | 0 | 0
CV (%) | 0 | 0.27 | 0.14 | 0.14 | CV (%) | 0.29 | 0.47 | 0.19 | 0.41 | CV (%) | 0 | 0.56 | 0 | 0
B4 |  |  |  |  | B10 |  |  |  |  | B20
CP | Paredes longitudinais | Paredes transversais |  |  | CP | Paredes longitudinais | Paredes transversais |  |  | CP | Paredes longitudinais | Paredes transversais
| Espessura mínima média (mm) | Espessura equivalente mínima (mm) | Espessura mínima média (mm) |  |  | Espessura mínima média (mm) | Espessura equivalente mínima (mm) | Espessura mínima média (mm) |  |  | Espessura mínima média (mm) | Espessura equivalente mínima (mm) | Espessura mínima média (mm)
1 | 26 | 260 | 25 |  | 1 | 26 | 263 | 25 |  | 1 | 25 | 265 | 26
2 | 26 | 263 | 25 |  | 2 | 26 | 260 | 25 |  | 2 | 25 | 262 | 25
3 | 26 | 266 | 26 |  | 3 | 26 | 261 | 25 |  | 3 | 25 | 262 | 25
4 | 26 | 259 | 25 |  | 4 | 25 | 265 | 26 |  | 4 | 25 | 263 | 25
5 | 26 | 264 | 25 |  | 5 | 25 | 262 | 25 |  | 5 | 25 | 266 | 26
6 | 26 | 266 | 26 |  | 6 | 26 | 264 | 26 |  | 6 | 25 | 266 | 26
Média | 26 | 263 | 25 |  | Média | 26 | 263 | 25 |  | Média | 25 | 264 | 26
D. Pad. | 0 | 2.97 | 0.52 |  | D. Pad. | 0.52 | 1.87 | 0.52 |  | D. Pad. | 0 | 1.9 | 0.55
CV (%) | 0 | 1.13 | 2.04 |  | CV (%) | 2.01 | 0.71 | 2.04 |  | CV (%) | 0 | 0.72 | 2.15
B4 |  |  |  |  | B10 |  |  |  |  | B20
CP | Direção longitudinal |  | Direção transversal |  | CP | Direção longitudinal |  | Direção transversal |  | CP | Direção longitudinal |  | Direção transversal
| DL1 (mm) | DL2 (mm) | DT1 (mm) | DT2 (mm) |  | DL1 (mm) | DL2 (mm) | DT1 (mm) | DT2 (mm) |  | DL1 (mm) | DL2 (mm) | DT1 (mm) | DT2 (mm)
1 | 96.78 | 97.33 | 77.31 | 77.59 | 1 | 97.13 | 98.08 | 79.01 | 77.6 | 1 | 98.57 | 98.77 | 78.47 | 79.44
2 | 97.04 | 97.67 | 78.13 | 78.14 | 2 | 97.1 | 98.12 | 79.03 | 78.13 | 2 | 99.09 | 99.22 | 78.69 | 78.43
3 | 97.04 | 97.41 | 78.51 | 77.92 | 3 | 97.47 | 97.1 | 78.26 | 78.83 | 3 | 98.3 | 99.01 | 78.52 | 78.99
4 | 98 | 97.72 | 77.47 | 78.08 | 4 | 96.51 | 96.19 | 79.55 | 79.36 | 4 | 99.28 | 98.99 | 78.39 | 79.01
5 | 97.4 | 97.44 | 78.06 | 78.11 | 5 | 97 | 97.36 | 79.02 | 78.38 | 5 | 97.56 | 98.36 | 78.21 | 78.12
6 | 97.65 | 96.51 | 78.95 | 78.29 | 6 | 96.94 | 97.52 | 78.7 | 79.02 | 6 | 98.19 | 98.63 | 78.23 | 79.04
Média | 97 | 97 | 78 | 78 | Média | 97 | 97 | 79 | 79 | Média | 98 | 99 | 78 | 79
D. Pad. | 0.45 | 0.44 | 0.62 | 0.24 | D. Pad. | 0.31 | 0.71 | 0.43 | 0.64 | D. Pad. | 0.63 | 0.31 | 0.18 | 0.48
CV (%) | 0.47 | 0.45 | 0.79 | 0.31 | CV (%) | 0.32 | 0.73 | 0.54 | 0.82 | CV (%) | 0.64 | 0.31 | 0.23 | 0.61
Absorçã de água
B4 |  |  |  |  | B10 |  |  |  |  | B20
CP | Massa seca (g) |  | Absorção (%) |  | CP | Massa seca (g) |  | Absorção (%) |  | CP | Massa seca (g) |  | Absorção (%)
1 | 9883 |  | 6.09 |  | 1 | 9917 |  | 5.62 |  | 1 | 9981 |  | 5.18
2 | 9668 |  | 6.95 |  | 2 | 9642 |  | 5.74 |  | 2 | 10176 |  | 4.87
3 | 9790 |  | 6.18 |  | 3 | 9902 |  | 5.73 |  | 3 | 10375 |  | 4.69
Média | 9780.33 |  | 6.41 |  | Média | 9820.33 |  | 5.7 |  | Média | 10177.33 |  | 4.91
D. Pad. | 107.83 |  | 0.47 |  | D. Pad. | 154.62 |  | 0.07 |  | D. Pad. | 197 |  | 0.25
CV (%) | 1.1 |  | 7.33 |  | CV (%) | 1.57 |  | 1.23 |  | CV (%) | 1.94 |  | 5.09
Relação área líquida e área bruta
B4 |  |  |  |  | B10 |  |  |  |  | B20
CP | Área bruta (mm²) | àrea líquida (mm²) | AL/AB |  | CP | Área bruta (mm²) | àrea líquida (mm²) | AL/AB |  | CP | Área bruta (mm²) | àrea líquida (mm²) | AL/AB
1 | 40351 | 23495 | 0.582 |  | 1 | 40445 | 23495 | 0.581 |  | 1 | 40413 | 23458 | 0.58
2 | 40403 | 23824 | 0.59 |  | 2 | 40595 | 23432 | 0.577 |  | 2 | 40298 | 23291 | 0.578
3 | 40435 | 23958 | 0.593 |  | 3 | 40475 | 23201 | 0.573 |  | 3 | 40453 | 23411 | 0.579
Média | 40396 | 23759 | 0.588 |  | Média | 40505 | 23376 | 0.577 |  | Média | 40388 | 23387 | 0.579
D. Pad. | 42.39 | 238.25 | 0.01 |  | D. Pad. | 79.37 | 154.79 | 0 |  | D. Pad. | 80.47 | 86.12 | 0
CV (%) | 0.1 | 1 | 1.7 |  | CV (%) | 0.2 | 0.66 | 0 |  | CV (%) | 0.2 | 0.37 | 0
Resistêcnia à compressão
B4 |  |  |  |  | B10 |  |  |  |  | B20
CP | Carga máxima (N) | Área bruta (mm²) | Resistência à compressão (MPa) |  | CP | Carga máxima (N) | Área bruta (mm²) | Resistência à compressão (MPa) |  | CP | Carga máxima (N) | Área bruta (mm²) | Resistência à compressão (MPa)
1 | 184561 | 40310 | 4.6 |  | 1 | 516418 | 40310 | 12.8 |  | 1 | 921041 | 40310 | 22.8
2 | 199369 | 40600 | 4.9 |  | 2 | 536031 | 40600 | 13.2 |  | 2 | 899956 | 40310 | 22.3
3 | 210647 | 40310 | 5.2 |  | 3 | 613504 | 40310 | 15.2 |  | 3 | 890640 | 40310 | 22.1
4 | 185346 | 40310 | 4.6 |  | 4 | 502100 | 40310 | 12.5 |  | 4 | 883971 | 40310 | 21.9
5 | 203684 | 40600 | 5 |  | 5 | 443163 | 40310 | 11 |  | 5 | 927709 | 40310 | 23
6 | 176422 | 40310 | 4.4 |  | 6 | 460716 | 40032 | 11.5 |  | 6 | 850335 | 40310 | 21.1
Média | 193338 | 40407 | 4.8 |  | Média | 511989 | 40312 | 12.7 |  | Média | 895609 | 40310 | 22.2
D. Pad. | 13191 | 149.76 | 0.3 |  | D. Pad. | 60608 | 179.64 | 1.48 |  | D. Pad. | 27950 | 0 | 0.68
CV (%) | 6.82 | 0.37 | 6.26 |  | CV (%) | 11.84 | 0.45 | 11.62 |  | CV (%) | 3.12 | 0 | 3.07
Tração indireta
B4 |  |  |  |  | B10 |  |  |  |  | B20
CP | Largura (mm) |  | Altura (mm) |  | CP | Largura (mm) |  | Altura (mm) |  | CP | Largura (mm) |  | Altura (mm)
| L1 | L2 | A1 | A2 |  | L1 | L2 | A1 | A2 |  | L1 | L2 | A1 | A2
1 | 138.72 | 138.45 | 186.59 | 186.27 | 1 | 139.13 | 139.7 | 190.04 | 190.21 | 1 | 138.77 | 139.09 | 190.44 | 190.2
2 | 138.6 | 138.37 | 186.86 | 186.65 | 2 | 138.63 | 138.48 | 190.21 | 190.76 | 2 | 138.76 | 138.89 | 188.26 | 187.73
3 | 139.95 | 139.7 | 189.52 | 189.48 | 3 | 139.37 | 139.41 | 189.92 | 190.28 | 3 | 138.8 | 139.06 | 188.07 | 188.21
4 | 138.44 | 139.14 | 186.74 | 186.42 | 4 | 139.1 | 139.23 | 190.27 | 190.05 | 4 | 139.04 | 139.1 | 189.24 | 187.87
5 | 138.65 | 139.21 | 188.06 | 188.14 | 5 | 139 | 139.1 | 189.42 | 189.1 | 5 | 138.82 | 139.14 | 189.87 | 188.68
6 | 139.26 | 139.33 | 189.78 | 189.15 | 6 | 138.83 | 138.74 | 191 | 190.77 | 6 | 138.64 | 139.02 | 188.82 | 188.93
B4 |  |  |  |  | B10 |  |  |  |  | B20
CP | Espessura parede |  |  |  | CP | Espessura parede |  |  |  | CP | Espessura parede
| E1 | E2 | E3 | E4 |  | E1 | E2 | E3 | E4 |  | E1 | E2 | E3 | E4
1 | 25.57 | 26.37 | 30.38 | 30.28 | 1 | 25.56 | 25.61 | 31.25 | 29.56 | 1 | 25.07 | 25.12 | 31.01 | 30
2 | 25.49 | 26.05 | 31.37 | 29.36 | 2 | 25.35 | 25.39 | 30.29 | 29.65 | 2 | 25.64 | 25.49 | 30.3 | 30.39
3 | 25.72 | 26.4 | 29.84 | 31.2 | 3 | 25.08 | 25.13 | 30.3 | 29.91 | 3 | 25.52 | 24.41 | 30.2 | 29.84
4 | 25.57 | 25.79 | 31.46 | 29.9 | 4 | 25.11 | 25.04 | 29.79 | 30.52 | 4 | 25.64 | 24.63 | 30.56 | 29.85
5 | 25.58 | 25.43 | 29.1 | 31.09 | 5 | 24.98 | 25.33 | 29.96 | 30.18 | 5 | 25.68 | 24.62 | 30.76 | 29.91
6 | 25.98 | 25.28 | 29.7 | 30.89 | 6 | 25.11 | 24.62 | 29.66 | 30.42 | 6 | 25.38 | 24.91 | 29.59 | 30.38
B4 |  |  |  |  | B10 |  |  |  |  | B20
CP | Carga máxima (kN) | Resistência à tração indireta (MPa) |  |  | CP | Carga máxima (kN) | Resistência à tração indireta (MPa) |  |  | CP | Carga máxima (kN) | Resistência à tração indireta (MPa)
|  | Área bruta | Área líquida média |  |  |  | Área bruta | Área líquida média |  |  |  | Área bruta | Área líquida média
1 | 6.42 | 0.16 | 0.39 |  | 1 | 20.71 | 0.5 | 1.24 |  | 1 | 37.01 | 0.89 | 2.23
2 | 6.93 | 0.17 | 0.42 |  | 2 | 18.52 | 0.45 | 1.12 |  | 2 | 29.76 | 0.73 | 1.8
3 | 6.04 | 0.15 | 0.36 |  | 3 | 20.39 | 0.49 | 1.24 |  | 3 | 27.78 | 0.68 | 1.71
4 | 7.02 | 0.17 | 0.43 |  | 4 | 18.65 | 0.45 | 1.13 |  | 4 | 36.26 | 0.88 | 2.21
5 | 5.98 | 0.15 | 0.36 |  | 5 | 23.28 | 0.56 | 1.42 |  | 5 | 33.8 | 0.82 | 2.05
6 | 6.83 | 0.16 | 0.41 |  | 6 | 19.09 | 0.46 | 1.16 |  | 6 | 36.55 | 0.89 | 2.23
Média | 6.54 | 0.16 | 0.39 |  | Média | 20.11 | 0.48 | 1.22 |  | Média | 33.53 | 0.81 | 2.04
D. Pad. | 0.46 | 0.01 | 0.03 |  | D. Pad. | 1.8 | 0.04 | 0.11 |  | D. Pad. | 3.9 | 0.09 | 0.23
C.V. (%) | 7 | 7.54 | 7.27 |  | C.V. (%) | 8.94 | 9.12 | 9.12 |  | C.V. (%) | 11.63 | 11.32 | 11.36
Módulo de elasticidade
B4 |  |  |  |  | B10 |  |  |  |  | B20
CP | Área (mm²) | Módulo (GPa) |  |  | CP | Área (mm²) | Módulo (GPa) |  |  | CP | Área (mm²) | Módulo (GPa)
1 | 40246 | 11,91* |  |  | 1 | 40331.83 | 10.87 |  |  | 1 | 40250 | 23.02
2 | 40335 | 6.47 |  |  | 2 | 40317.6 | 13.15 |  |  | 2 | 40157.6 | 18.83
3 | 40432 | 4.41 |  |  | 3 | 40267.78 | 9.1 |  |  | 3 | 40399.49 | 44,30*
4 | 40610 | 4.43 |  |  | 4 | 40445.82 | 14 |  |  | 4 | 40374.55 | 24.36
5 | 40421 | 7.22 |  |  | 5 | 40435.12 | 17.18 |  |  | 5 | 40196.68 | 23.87
6 | 40396 | 7.28 |  |  | 6 | 40349.63 | 17.61 |  |  | 6 | 40374.55 | 28.07
Média | 40407 | 5.96 |  |  | Média | 40358 | 13.65 |  |  | Média | 40292 | 23.63
D. P. | 120.84 | 1.44 |  |  | D. P. | 69.55 | 3.37 |  |  | D. P. | 104.02 | 3.31
C.V. (%) | 0.3 | 24.16 |  |  | C.V. (%) | 0.17 | 24.69 |  |  | C.V. (%) | 0.26 | 14.01

## Compostos poliméricos
Índice de consistência e densidade de massa
COMPOSTO | Índice de consistência (mm) |  | Densidade de massa no estado fresco (kg/m³)
CPA-01 | 153.39 |  | 1844
CPA-02a | 160.29 |  | 1709
Diferença entre compostos | 6.9 |  | 135
Espectroscopia por absorção no infravermelho
| Espectro de transmissão no infravermelho: Amostra CPA-01 - estado endurecido | [6 empty] | Espectro de transmissão no infravermelho: Amostra CPA-02a - estado endurecido
| Espectro de transmissão no infravermelho: Amostra CPA-01 - extraída da embalagem | [6 empty] | Espectro de transmissão no infravermelho: Amostra CPA-02a - extraída da embalagem
Análise termogravimétrica
Resultados em estado fresco composto CPA-01 |  |  |  |  | Resultados em estado fresco composto CPA-02a
|  |  | Intervalo de temperatura | Perda de massa (%) |  | Percentuais máximos de perda de massa da NBR 16590 (%)
|  |  |  | CPA-01 | CPA-02
|  |  | 25 a 102° C | 15.71 | 17 | 18
|  |  | Resíduo a 850° C | 45.37 | 42.7 | 52
Resultados em estado endurecido composto CPA-01 |  |  |  |  | Resultados em estado endurecido composto CPA-02a
|  |  | Intervalo de temperatura | Perda de massa (%) |  | Percentuais máximos de perda de massa da NBR 16590 (%)
|  |  |  | CPA-01 | CPA-02
|  |  | 25 a 102° C | 0.07 | 0.01 | 18
|  |  | Resíduo a 850° C | 53.81 | 54.76 | 52
Calorimetria exploratória diferencial
| Curvas DSC: amostra CPA-01 em estado endurecido | [10 empty] | Curvas DSC: amostra CPA-02a em estado endurecido
[7 empty] | Amostra | Segundo aquecimento
[8 empty] | Tm (°C) | ∆H (J/g)
[7 empty] | CPA-01 | 81.9 | -0.6005
[7 empty] | CPA-02a | 37.1 | -0.3425
| Curvas DSC: amostra CPA-01 extraída da embalagem | [10 empty] | Curvas DSC: amostra CPA-02a extraída da embalagem
[7 empty] | Amostra | Primeiro pico observado |  | Segundo pico observado
[8 empty] | Tm (°C) | ∆H (J/g) | Tm (°C) | ∆H (J/g)
[7 empty] | CPA-01 | 171 | -330.9 | 425.4 | -15.67
[7 empty] | CPA-02a | 129.9 | -586.8 | 424.8 | -14.69
Resistência à compressão
CPA-01 - 14 dias
CP | Área (mm²) | Carga (N) | Tensão (MPa) | Tensão (MPa) | D. Pad. (MPa) | C. V. (%) | Módulo estimado 20-30% (MPa) | Módulo (MPa) | D. Pad. (MPa) | C. V. (%)
1 | 230 | 753.94 | 3.28 | 3.1 | 0.77 | 24.7 | 52.17 | 47.39 | 9.21 | 19.44
2 | 229 | 604.72 | 2.64 |  |  |  | 41.68
3 | 231 | 543.94 | 2.35 |  |  |  | 36.22
4 | 227 | 949.93 | 4.19 |  |  |  | 51.93
5 | 227 | 853.64 | 3.76 |  |  |  | 61.04
6 | 220 | 525.5 | 2.39 |  |  |  | 41.28
CPA-02a - 14 dias
CP | Área (mm²) | Carga (N) | Tensão (MPa) | Tensão (MPa) | D. Pad. (MPa) | C. V. (%) | Módulo estimado 20-30% (MPa) | Módulo (MPa) | D. Pad. (MPa) | C. V. (%)
1 | 228.0099 | 342.14 | 1.5 | 1.565 | 0.0893868 | 5.711617 | 25.03 | 25.155 | 3.444078 | 13.69142
2 | 223.7781 | 323.02 | 1.44 |  |  |  | 21.43
3 | 222.755 | 347.94 | 1.56 |  |  |  | 27.63
4 | 224.8488 | 350.33 | 1.56 |  |  |  | 23.11
5 | 221.7945 | 368.77 | 1.66 |  |  |  | 23.04
6 | 226.6028 | 377.99 | 1.67 |  |  |  | 30.69
CPA-02b - 14 dias
CP | Área (mm²) | Carga (N) | Tensão (MPa) | Tensão (MPa) | D. Pad. (MPa) | C. V. (%) | Módulo estimado 20-30% (MPa) | Módulo (MPa) | D. Pad. (MPa) | C. V. (%)
1 | 222.9495 | 354.77 | 1.59 | 1.713333 | 0.1063328 | 6.206195 | 43.21 | 41.16333 | 12.18961 | 29.61278
2 | 224.2941 | 366.04 | 1.63 |  |  |  | 25.86
3 | 223.39 | 419.31 | 1.88 |  |  |  | 28.44
4 | 223.401 | 372.53 | 1.67 |  |  |  | 42.09
5 | 224.2464 | 400.19 | 1.78 |  |  |  | 57.43
6 | 224.6423 | 387.9 | 1.73 |  |  |  | 49.95
CPA-01 - 28 dias
CP | Área (mm²) | Carga (N) | Tensão (MPa) | Tensão (MPa) | D. Pad. (MPa) | C. V. (%) | Módulo estimado 20-30% (MPa) | Módulo (MPa) | D. Pad. (MPa) | C. V. (%)
1 | 227.8567 | 1505.14 | 6.61 | 7.366667 | 0.4708574 | 6.391729 | 126.29 | 140.6283 | 19.15425 | 13.62048
2 | 221.559 | 1566.95 | 7.07 |  |  |  | 130.4
3 | 233.0118 | 1777.28 | 7.63 |  |  |  | 130.24
4 | 221.5622 | 1760.21 | 7.94 |  |  |  | 169.94
5 | 222.9474 | 1691.92 | 7.59 |  |  |  | 159.9
6 | 226.2497 | 1665.63 | 7.36 |  |  |  | 127
CPA-02a - 28 dias
CP | Área (mm²) | Carga (N) | Tensão (MPa) | Tensão (MPa) | D. Pad. (MPa) | C. V. (%) | Módulo estimado 20-30% (MPa) | Módulo (MPa) | D. Pad. (MPa) | C. V. (%)
1 | 224.5492 | 961.88 | 4.28 | 4.5 | 0.2372341 | 5.271868 | 81.68 | 83.93 | 6.938818 | 8.267388
2 | 221.9589 | 930.47 | 4.19 |  |  |  | 71.6
3 | 224.3964 | 1085.83 | 4.84 |  |  |  | 83.19
4 | 223.4856 | 1007.3 | 4.51 |  |  |  | 90.73
5 | 225.7938 | 1024.71 | 4.54 |  |  |  | 88.72
6 | 219.5317 | 1017.54 | 4.64 |  |  |  | 87.66
CPA-02b - 28 dias
CP | Área (mm²) | Carga (N) | Tensão (MPa) | Tensão (MPa) | D. Pad. (MPa) | C. V. (%) | Módulo estimado 20-30% (MPa) | Módulo (MPa) | D. Pad. (MPa) | C. V. (%)
1 | 219.5796 | 818.47 | 3.73 | 3.638333 | 0.2435912 | 6.695131 | 68.32 | 94.89833 | 27.08552 | 28.54162
2 | 219.8213 | 819.84 | 3.73 |  |  |  | 91.64
3 | 215.2358 | 815.74 | 3.79 |  |  |  | 65.68
4 | 217.0698 | 832.81 | 3.84 |  |  |  | 129.89
5 | 213.7439 | 760.77 | 3.56 |  |  |  | 124.01
6 | 219.369 | 697.26 | 3.18 |  |  |  | 89.85
CPA-01 - 56 dias
CP | Área (mm²) | Carga (N) | Tensão (MPa) | Tensão (MPa) | D. Pad. (MPa) | C. V. (%) | Módulo estimado 20-30% (MPa) | Módulo (MPa) | D. Pad. (MPa) | C. V. (%)
1 | 225.4989 | 1518.12 | 6.73 | 6.795 | 0.1196244 | 1.760477 | 183.53 | 171.196 | 27.23233 | 15.90711
2 | 229.559 | 1614.41 | 7.03 |  |  |  | -
3 | 231.6988 | 1568.31 | 6.77 |  |  |  | 186.05
4 | 224.9494 | 1513 | 6.73 |  |  |  | 156.84
5 | 228.5635 | 1533.48 | 6.71 |  |  |  | 130.83
6 | 221.6119 | 1506.51 | 6.8 |  |  |  | 198.73
CPA-02a - 56 dias
CP | Área (mm²) | Carga (N) | Tensão (MPa) | Tensão (MPa) | D. Pad. (MPa) | C. V. (%) | Módulo estimado 20-30% (MPa) | Módulo (MPa) | D. Pad. (MPa) | C. V. (%)
1 | 227.1103 | 971.79 | 4.28 | 4.618333 | 0.2733069 | 5.917869 | 73.38 | 91.46 | 23.75218 | 25.97002
2 | 224.5196 | 1015.83 | 4.52 |  |  |  | 83.41
3 | 223.9957 | 1090.96 | 4.87 |  |  |  | 132.52
4 | 223.7507 | 1068.08 | 4.77 |  |  |  | 77.08
5 | 225.8507 | 983.05 | 4.35 |  |  |  | 74.81
6 | 228.5379 | 1125.44 | 4.92 |  |  |  | 107.56
CPA-02b - 56 dias
CP | Área (mm²) | Carga (N) | Tensão (MPa) | Tensão (MPa) | D. Pad. (MPa) | C. V. (%) | Módulo estimado 20-30% (MPa) | Módulo (MPa) | D. Pad. (MPa) | C. V. (%)
1 | 212.6576 | 812.67 | 3.82 | 3.88 | 0.1249 | 3.219071 | 149.14 | 116.3583 | 19.1807 | 16.48417
2 | 214.0217 | 818.81 | 3.83 |  |  |  | 96.5
3 | 210.9269 | 863.54 | 4.09 |  |  |  | 115.62
4 | 210.395 | 784.67 | 3.73 |  |  |  | 116.11
5 | 210.9268 | 814.72 | 3.86 |  |  |  | 98.17
6 | 211.1685 | 834.86 | 3.95 |  |  |  | 122.61
CPA-01 - 84 dias
CP | Área (mm²) | Carga (N) | Tensão (MPa) | Tensão (MPa) | D. Pad. (MPa) | C. V. (%) | Módulo estimado 20-30% (MPa) | Módulo (MPa) | D. Pad. (MPa) | C. V. (%)
1 | 214.9554 | 1530.07 | 7.12 | 7.12 | 0.2378235 | 3.340217 | 123.85 | 159.715 | 22.10275 | 13.83887
2 | 214.8092 | 1617.14 | 7.53 |  |  |  | 181.25
3 | 218.5962 | 1513.34 | 6.92 |  |  |  | 141.44
4 | 215.8441 | 1477.48 | 6.85 |  |  |  | 170.44
5 | 215.4315 | 1540.31 | 7.15 |  |  |  | 169.2
6 | 214.2805 | 1532.46 | 7.15 |  |  |  | 172.11
CPA-02a - 84 dias
CP | Área (mm²) | Carga (N) | Tensão (MPa) | Tensão (MPa) | D. Pad. (MPa) | C. V. (%) | Módulo estimado 20-30% (MPa) | Módulo (MPa) | D. Pad. (MPa) | C. V. (%)
1 | 216.7737 | 1117.59 | 5.16 | 5.261667 | 0.24871 | 4.726829 | 110.32 | 124.9583 | 21.32844 | 17.06844
2 | 215.146 | 1071.83 | 4.98 |  |  |  | 122.5
3 | 212.8177 | 1092.32 | 5.13 |  |  |  | 132.44
4 | 216.0898 | 1115.54 | 5.16 |  |  |  | 124.3
5 | 217.7086 | 1205.69 | 5.54 |  |  |  | 161.28
6 | 214.0191 | 1197.49 | 5.6 |  |  |  | 98.91
CPA-02b - 84 dias
CP | Área (mm²) | Carga (N) | Tensão (MPa) | Tensão (MPa) | D. Pad. (MPa) | C. V. (%) | Módulo estimado 20-30% (MPa) | Módulo (MPa) | D. Pad. (MPa) | C. V. (%)
1 | 207.3288 | 810.28 | 3.91 | 4.473333 | 0.4244369 | 9.488157 | 120.53 | 160.475 | 50.6639 | 31.57121
2 | 211.3621 | 858.76 | 4.06 |  |  |  | 85.01
3 | 213.4407 | 933.2 | 4.37 |  |  |  | 153.39
4 | 212.1375 | 1022.66 | 4.82 |  |  |  | 213.67
5 | 210.9755 | 1038.03 | 4.92 |  |  |  | 183.67
6 | 215.0526 | 1024.71 | 4.76 |  |  |  | 206.58
CPA-01 - 112 dias
CP | Área (mm²) | Carga (N) | Tensão (MPa) | Tensão (MPa) | D. Pad. (MPa) | C. V. (%) | Módulo estimado 20-30% (MPa) | Módulo (MPa) | D. Pad. (MPa) | C. V. (%)
1 | 213.3511 | 1272.61 | 5.96 | 6.74 | 0.443035 | 6.573219 | 108.38 | 149.4567 | 26.06187 | 17.43774
2 | 213.4028 | 1403.05 | 6.57 |  |  |  | 166.01
3 | 214.3296 | 1434.8 | 6.69 |  |  |  | 171.9
4 | 214.3293 | 1500.7 | 7 |  |  |  | 168.6
5 | 217.8079 | 1551.24 | 7.12 |  |  |  | 155.4
6 | 210.1493 | 1491.83 | 7.1 |  |  |  | 126.45
CPA-02a - 112 dias
CP | Área (mm²) | Carga (N) | Tensão (MPa) | Tensão (MPa) | D. Pad. (MPa) | C. V. (%) | Módulo estimado 20-30% (MPa) | Módulo (MPa) | D. Pad. (MPa) | C. V. (%)
1 | 210.085 | 1208.76 | 5.75 | 5.616667 | 0.3216002 | 5.725819 | 110.6 | 134.8817 | 36.37331 | 26.96683
2 | 220.572 | 1329.29 | 6.03 |  |  |  | 188.51
3 | 218.6286 | 1208.08 | 5.53 |  |  |  | 143.1
4 | 212.1285 | 1243.59 | 5.86 |  |  |  | 109.71
5 | 216.139 | 1156.17 | 5.35 |  |  |  | 94.25
6 | 208.9483 | 1082.76 | 5.18 |  |  |  | 163.12
CPA-02b - 112 dias
CP | Área (mm²) | Carga (N) | Tensão (MPa) | Tensão (MPa) | D. Pad. (MPa) | C. V. (%) | Módulo estimado 20-30% (MPa) | Módulo (MPa) | D. Pad. (MPa) | C. V. (%)
1 | 213.6425 | 847.84 | 3.97 | 4.275 | 0.2647829 | 6.193753 | 75.81 | 103.1083 | 17.99368 | 17.45123
2 | 221.1017 | 916.47 | 4.15 |  |  |  | 122.39
3 | 226.8692 | 911.01 | 4.02 |  |  |  | 98.08
4 | 218.5956 | 971.79 | 4.45 |  |  |  | 109.31
5 | 212.1819 | 942.42 | 4.44 |  |  |  | 120.93
6 | 215.2531 | 994.66 | 4.62 |  |  |  | 92.13
Perda de massa
CPs (25x50 mm)
Período (dias) | CPA-01 |  |  | CPA-02a |  |  | CPA-02b
| Redução da massa |  |  | Redução da massa |  |  | Redução da massa
| Média (%) | D. Padr. (%) | C.V. (%) | Média (%) | D. Padr. (%) | C.V. (%) | Média (%) | D. Padr. (%) | C.V. (%)
3 a 7 | -2.83 | 0.81 | -28.62 | -7.58 | 1.21 | -15.95 | -7.95 | 1.27 | -16.01
7 a 14 | -1.14 | 0.11 | -9.41 | -2.77 | 0.19 | -6.86 | -2.14 | 0.27 | -12.75
14 a 28 | -0.43 | 0.05 | -11.69 | -0.8 | 0.08 | -10.55 | -0.35 | 0.07 | -18.73
28 a 56 | -0.08 | 0.01 | -14.72 | -0.12 | 0.03 | -24.92 | -0.05 | 0.02 | -37.43
56 a 84 | -0.02 | 0.02 | -91.84 | -0.07 | 0.02 | -27.89 | -0.04 | 0.03 | -76.83
84 a 112 | -0.03 | 0.02 | -60.51 | -0.05 | 0.03 | -55.99 | -0.03 | 0.02 | -68.19
Perda de massa
Idade (dias) | CPA-01 |  |  | CPA-02a |  |  | CPA-02b
| Densidade relativa |  |  | Densidade relativa |  |  | Densidade relativa
| Média (adim) | D. Padrão (adim) | C.V. (%) | Média (adim) | D. Padrão (adim) | C.V. (%) | Média (adim) | D. Padrão (adim) | C.V. (%)
14 | 1.874 | 0.01 | 0.58 | 1.736 | 0.01 | 0.49 | 1.768 | 0.02 | 0.98
28 | 1.883 | 0 | 0.15 | 1.738 | 0.01 | 0.32 | 1.765 | 0 | 0.03
56 | 1.86 | 0.01 | 0.45 | 1.695 | 0.01 | 0.39 | 1.76 | 0 | 0.16
84 | 1.855 | 0.01 | 0.49 | 1.71 | 0 | 0.18 | 1.756 | 0.01 | 0.35
112 | 1.855 | 0.02 | 0.85 | 1.711 | 0.01 | 0,64 | 1.745 | 0.01 | 0.54
Resistência à tração
| CP | Dimensões (mm) | [5 empty] | Módulo (MPa) |  |  | Tensão (MPa) |  |  | Deformação (%)
|  | CPA-01 |  | CPA-02a |  | CPA-02b
|  | Largura | espessura | Largura | espessura | Largura | espessura | CPA-01 | CPA-02a | CPA-02b | CPA-01 | CPA-02a | CPA-02b | CPA-01 | CPA-02a | CPA-02b
| 1 | 13.203 | 2.738 | 13.131 | 2.562 | 13.222 | 2.627 | 191.8 | - | 1030.4 | 1.04 | 1.07 | 2.77 | 1.24 | 0.44 | 0.56
| 2 | 13.138 | 2.674 | 13.207 | 2.507 | 13.488 | 2.535 | 163.07 | 395.91 | 1952.26 | 1.12 | 1.44 | 3.09 | 1.8 | 0.84 | 0.43
| 3 | 13.35 | 2.664 | 13.338 | 2.598 | 13.469 | 2.458 | 239.98 | 271.59 | 1816.83 | 1.22 | 1.02 | 3.22 | 1.42 | 0.7 | 0.44
| 4 | 13.424 | 2.713 | 13.378 | 2.491 | 13.555 | 2.476 | 207.09 | 356.86 | 819.2 | 0.93 | 1.42 | 2 | 1.5 | 0.97 | 0.45
| 5 | 13.399 | 2.614 | 13.18 | 2.539 | 13.251 | 2.432 | 200,17* | 281.53 | 802.1 | 0,29* | 0.94 | 1.65 | 0,91* | 0.72 | 0.42
| Média | 13.303 | 2.681 | 13.247 | 2.539 | 13.397 | 2.506 | 200.49 | 326.47 | 1284.16 | 1.08 | 1.18 | 2.55 | 1.49 | 0.73 | 0.46
| D. Pad. | 0.126 | 0.048 | 0.106 | 0.043 | 0.15 | 0.078 | 32.04 | 59.94 | 557.46 | 0.12 | 0.23 | 0.69 | 0.23 | 0.2 | 0.06
| C. V. (%) | 0.9471548 | 1.790377 | 0.8001812 | 1.69358 | 1.119654 | 3.11253 | 15.98 | 18.36 | 43.41 | 11.11 | 19.93 | 27.08 | 15.44 | 26.79 | 12.39
Resistência à flexão
| CP | Dimensões (mm) | [5 empty] | Módulo de flexão (MPa) |  |  | Resistência à flexão (MPa)
|  | CPA-01 |  | CPA-02a |  | CPA-02b
|  | Largura | espessura | Largura | espessura | Largura | espessura | CPA-01 | CPA-02a | CPA-02b | CPA-01 | CPA-02a | CPA-02b
| 1 | 12.934 | 3.031 | 13.131 | 2.552 | 12.963 | 2.627 | 268.58 | 712.65 | 1441.13 | 2.28 | 2.32 | 2.69
| 2 | 12.829 | 3.073 | 13.015 | 2.539 | 12.89 | 2.575 | 281.77 | 735.86 | 2050.37 | 2.27 | 2.53 | 3.21
| 3 | 12.737 | 3.007 | 13.075 | 2.531 | 12.815 | 2.595 | 195.42 | 877.04 | 1555.76 | 2.35 | 2.5 | 2.28
| 4 | 12.848 | 2.968 | 12.992 | 2.535 | 12.924 | 2.566 | 1551,48* | 894.08 | 1608.74 | 0,25* | 2.26 | 2.1
| 5 | 12.798 | 2.924 | 13.035 | 2.498 | 12.88 | 2.622 | 331.13 | 1142.03 | 1673.07 | 2.19 | 2.55 | 2.57
| Média | 12.829 | 3.001 | 13.05 | 2.531 | 12.894 | 2.597 | 269.23 | 872.33 | 1665.81 | 2.27 | 2.43 | 2.57
| D. pad. | 0.065 | 0.051 | 0.049 | 0.018 | 0.049 | 0.024 | 56.09 | 171.29 | 231.19 | 0.07 | 0.13 | 0.43
| C. V. (%) | 0.5066646 | 1.699434 | 0.3754789 | 0.7111814 | 0.3800217 | 0.9241432 | 20.83 | 19.64 | 13.88 | 3.08 | 5.45 | 16.61